## Sheet1
采购需求
序号 | 名称 | 规格 | 数量 | 单位 | 单价 | 总价
1 | 审判桌 | 6000*600*780 | 1 | 张
| 技术要求: | ▲1.基材：采用优质中密度纤维板，符合：GB/T39600-2021、GB18580-2017 甲醛释放量（气候箱法）E0级≤0.015mg/m³；JC/T2039-2010 抗菌防霉性能（抗细菌性能）：抗细菌率-大肠埃希氏菌（大肠杆菌）≥99.9%；抗菌防霉性能（防霉菌性能）：防霉菌等级-黑曲霉0级；GB18584-2001 甲醛释放量（干燥器法）≤0.1mg/L；GB/T17657-2022含砂量≤0.02%；尺寸稳定性合格；LY/T1985-2011-五氯苯酚含量（PCP），未检出；GB/T11718-2021 其他要求：握螺钉力（商定）：板面≥1570N、板边≥1010N；表面吸收性能（商定）≥112mm；砂光板面质量要求：分层、鼓泡或炭化，局部松软，板边缺损，油污斑点或异物，压痕，均符合要求；密度0.74g-0.80g/cm³，含水率≤6.3%，物理力学性能：静曲强度≥52.3MPa；弹性模量≥6690MPa：内胶合强度≥1.61MPa：吸水厚度膨胀率≤0.8%；表面胶合强度≥1.57MPa；HJ571-2010 总挥发性有机化合物（TVOC）的释放率，未检出；（投标人应提供自2022年1月1日以来至投标截止日期期间，由国家认可的第三方检测机构出具的有CMA认证标识的检验报告扫描件） 2.饰面：采用天然实木皮，厚度≥0.6mm。 3.封边：采用优质天然实木封边条，含水率≤13%，甲醛释放量≤0.5mg/L，符合 QB/T 4463-2013《家具用封边条技术要求》标准。 4.油漆：采用优质环保漆，“五底三面”涂层亮度均匀不褪色，色泽柔和耐磨性强； 5.胶粘剂：选用国内优质品牌环保贴面胶，粘性强，久不分层，具有防水性、防潮性、耐油性、耐撞性等特点，游离甲醛（水基型）≤0.1g/kg，总挥发性有机物含量（水基型）≤50g/L，符合 GB 18583-2008 《室内装饰装修材料 胶粘剂中有害物质限量》标准。 6.五金配件：采用优质品牌五金配件，无锈蚀，具有足够的承载能力、耐腐蚀能力。
2 | 诉讼台 | 2000*700*760 | 2 | 张
| 技术要求: | 1.基材：采用优质中密度纤维板， 甲醛释放量（气候箱法）E0级≤0.015mg/m³； ▲2.饰面：采用天然实木皮，厚度≥0.6mm，符合：QB/T 4371-2012 抗菌性能-抑菌率：金黄色葡萄球菌≥99%、大肠杆菌（大肠埃希氏菌）≥99%、肺炎克雷伯氏菌≥99%、枯草芽孢杆菌≥99%、表皮葡萄球菌≥99%、鼠伤寒沙门氏菌≥99%、痤疮丙酸杆菌≥99%、白色葡萄球菌≥99%、乙型溶血性链球菌≥99%、铜绿假单胞菌≥99%；GB/T1741-2020 耐霉菌性等级：宛氏拟青霉、桔青霉、出芽短梗霉、土曲霉、绳状青霉、球毛壳霉（球毛壳）、产黄青霉、大毛霉、烟曲霉、巴西曲霉均达到0级；GB 18580-2017 甲醛释放量（气候箱法）E1≤0.011mg/m³；HJ 571-2010 总挥发性有机化合物（TVOC）的释放率未检出（检出限0.01mg/m²·h（72h））；GB/T 13010-2020 单板外观质量：材色花纹，活节，半活节，死节、虫洞、孔洞，夹皮，树脂道、树胶道，变色，腐朽，裂缝，裂缝，毛刺、刀痕、锯痕、划痕，边、角缺损，均检测合格；表面粗糙度：刨切单板表面粗糙度-阔叶树环孔材：评定轮廓的算术平均偏差、轮廓的最大高度R合格；（投标人应提供自2022年1月1日以来至投标截止日期期间，由国家认可的第三方检测机构出具的有CMA认证标识的检验报告扫描件） 3.封边：采用优质天然实木封边条，含水率≤13%，甲醛释放量≤0.5mg/L，符合 QB/T 4463-2013《家具用封边条技术要求》标准。 4.油漆：采用优质环保漆，“五底三面”涂层亮度均匀不褪色，色泽柔和耐磨性强； 5.胶粘剂：选用国内优质品牌环保贴面胶，粘性强，久不分层，具有防水性、防潮性、耐油性、耐撞性等特点，游离甲醛（水基型）≤0.1g/kg，总挥发性有机物含量（水基型）≤50g/L，符合 GB 18583-2008 《室内装饰装修材料 胶粘剂中有害物质限量》标准。 6.五金配件：采用优质品牌五金配件，无锈蚀，具有足够的承载能力、耐腐蚀能力。
3 | 书记员桌 | 1800*800*760 | 1 | 张
| 技术要求: | 1.基材：采用优质中密度纤维板，甲醛释放量（气候箱法）E0级≤0.015mg/m³； 2.饰面：采用天然实木皮，厚度≥0.6m； 3.封边：采用优质天然实木封边条，含水率≤13%，甲醛释放量≤0.5mg/L，符合 QB/T 4463-2013《家具用封边条技术要求》标准。 4.油漆：采用优质环保漆，“五底三面”涂层亮度均匀不褪色，色泽柔和耐磨性强； 5.胶粘剂：选用国内优质品牌环保贴面胶，粘性强，久不分层，具有防水性、防潮性、耐油性、耐撞性等特点，游离甲醛（水基型）≤0.1g/kg，总挥发性有机物含量（水基型）≤50g/L，符合 GB 18583-2008 《室内装饰装修材料 胶粘剂中有害物质限量》标准。 6.五金配件：采用优质品牌五金配件，无锈蚀，具有足够的承载能力、耐腐蚀能力。 ▲7.书记员桌：成品符合GB 18584-2001、GB/T 35607-2017、GB/T 3324-2017、HJ 2547-2016标准，甲醛释放量≤0.03mg/m³，TVOC≤0.05mg/㎡h，家具涂层可迁移元素：铅Pb≤5mg/kg、镉Cd≤5mg/kg、铬Cr≤5mg/kg、汞Hg≤5mg/kg、锑Sb≤5mg/kg、钡Ba≤5mg/kg、硒Se≤5mg/kg、砷As≤5mg/kg,表面理化性能要求：漆膜理化性能（耐液性、耐湿热、耐干热、附着力、耐磨性、抗冲击）均不低于3级，耐冷热温差以及外观要求（木制件外观、人造板件外观、木工要求、漆膜外观要求）符合标准要求。（投标人应提供自2022年1月1日以来至投标截止日期期间，由国家认可的第三方检测机构出具的有CMA认证标识的检验报告扫描件）
4 | 主审椅 | 680*600*1700 | 2 | 张
| 技术要求: | 1.面料：选用优质头层小牛皮，各种面料颜色干摩擦牢度≥4级，涂层粘着牢度≥3.0N/10mm，经液态浸色及防潮、防污等工艺处理,皮面柔软舒适，光泽持久，无明显损伤、剥落，质量符合国家标准QB/T 1952.1-2012《软体家具 沙发》。 2.海绵：符合GB/T 10802-2023 外观要求：色泽、气孔、裂缝、污渍，均符合要求； 3.框架：采用优质橡木实木脚架，经过防虫、防腐特殊处理，含水率≤10%，甲醛释放量E1≤0.2mg/L，坚固、可靠，长期使用不松动、不腐朽，符合GB18584-2001 《室内装饰装修材料 木家具中有害物质限量》标准；背底采用高频热压机加工成型多层弯曲木板，符合人体工程学。 4.扶手：采用优质实木扶手，经过防虫、防腐特殊处理，甲醛释放量E1≤0.2mg/L，坚固、可靠，长期使用不松动、不腐朽，符合GB18584-2001 《室内装饰装修材料 木家具中有害物质限量》标准。 5.油漆：采用优质环保漆，“五底三面”涂层亮度均匀不褪色，色泽柔和耐磨性强；
5 | 副审椅 | 680*600*1600 | 6 | 张
| 技术要求: | 1.面料：选用优质头层小牛皮，各种面料颜色干摩擦牢度≥4级，涂层粘着牢度≥3.0N/10mm，经液态浸色及防潮、防污等工艺处理,皮面柔软舒适，光泽持久，无明显损伤、剥落，质量符合国家标准QB/T 1952.1-2012《软体家具 沙发》。 ▲2.海绵：符合GB/T 10802-2023 外观要求：色泽、气孔、裂缝、污渍，均符合要求； 性能要求：回弹率（回弹性）≥56%；75%压缩永久变形-S类≤2.5%；65%/25%压陷比≥3.6（25%压陷硬度141N）；恒定负荷反复压陷疲劳后的40%压陷硬度损失值(P))-企业产品技术要求60000次-S类，22≤P＜32%，检测结果25%；拉伸强度-S类≥178.3KPa；断裂伸长率-S类≥221.0%撕裂强度-S类≥15.6N/cm干热老化后拉伸强度-S类≥170.9KPa；干热老化后拉伸强度变化率≤±30%，检测结果-4.2%；湿热老化后拉伸强度-S类≥163.4KPa；湿热老化后拉伸强度变化率≤±30%，检测结果-8.4%；GB17927.1-2011 抗引燃特性试验：阻燃I级-阴燃的香烟合格；GB17927.2-2011 抗引燃特性试验：阻燃II级-模拟火柴火焰合格；GB/T6343-2009 理化性能：软质聚氨酯泡沫塑料-密度，座面≥58.2kg/m³；QB/T2280-2016 甲醛释放量≤0.017mg/m2h；TVOC未检出；QB/T1952.1-2023 泡沫塑料-表观密度：座面≥60.5kg/m³；GB8624-2012 燃烧性能：电器、家具制品用泡沫塑料-燃烧性能等级B1级，单位面积热释放速率峰值≤340.8kw/m2，平均燃烧时间≤23s，平均燃烧高度≤235mm；（投标人应提供自2022年1月1日以来至投标截止日期期间，由国家认可的第三方检测机构出具的有CMA认证标识的检验报告扫描件） 3.框架：采用优质橡木实木脚架，经过防虫、防腐特殊处理，含水率≤10%，甲醛释放量E1≤0.2mg/L，坚固、可靠，长期使用不松动、不腐朽，符合GB18584-2001 《室内装饰装修材料 木家具中有害物质限量》标准；背底采用高频热压机加工成型多层弯曲木板，符合人体工程学。 4.扶手：采用优质实木扶手，经过防虫、防腐特殊处理，甲醛释放量E1≤0.2mg/L，坚固、可靠，长期使用不松动、不腐朽，符合GB18584-2001 《室内装饰装修材料 木家具中有害物质限量》标准。 5.油漆：采用优质环保漆，“五底三面”涂层亮度均匀不褪色，色泽柔和耐磨性强；
6 | 诉讼椅 | 550*530*1160 | 10 | 张
| 技术要求: | 1.面料：选用优质头层小牛皮，各种面料颜色干摩擦牢度≥4级，涂层粘着牢度≥3.0N/10mm，经液态浸色及防潮、防污等工艺处理,皮面柔软舒适，光泽持久，无明显损伤、剥落，质量符合国家标准QB/T 1952.1-2012《软体家具 沙发》。 2.海绵：符合GB/T 10802-2023 外观要求：色泽、气孔、裂缝、污渍，均符合要求； 3.框架：采用优质橡木实木脚架，经过防虫、防腐特殊处理，含水率≤10%，甲醛释放量E1≤0.2mg/L，坚固、可靠，长期使用不松动、不腐朽，符合GB18584-2001 《室内装饰装修材料 木家具中有害物质限量》标准；背底采用高频热压机加工成型多层弯曲木板，符合人体工程学。 4.扶手：采用优质实木扶手，经过防虫、防腐特殊处理，甲醛释放量E1≤0.2mg/L，坚固、可靠，长期使用不松动、不腐朽，符合GB18584-2001 《室内装饰装修材料 木家具中有害物质限量》标准。 ▲5.油漆：采用优质环保漆，“五底三面”涂层亮度均匀不褪色，色泽柔和耐磨性强。检测依据： HJ 2537-2014 工业涂料中有害物质限量：卤代烃（以二氯甲烷计），未检出；GB/T23999-2009 耐磨性(750g/500r）≤0.03g；（投标人应提供自2022年1月1日以来至投标截止日期期间，由国家认可的第三方检测机构出具的有CMA认证标识的检验报告扫描件）
7 | 旁听椅 | 常规 | 221 | 把
| 技术要求: | 1，背板：采用多层硬木成型板外覆榉木木皮，整体美观大方抗变形，厚度15MM。 2，座板：采用多层硬木成型板外覆榉木木皮，整体美观大方抗变形，座板上设有多个吸音孔，采用独特的吸音设计，厚度15MM。 3，海棉：采用冷发泡定型高密度海棉 ，使座椅在长时间使用下不变形，舒适度好，回弹性好，永不变形。 4，脚架：内部框架全部采用铝合金压铸一次成型，表面抛光处理。脚架宽度55mm，扶手长度430mm，站脚占地长度285mm，孔距250mm，宽度≥55mm，脚架下端与地面形成76°脚的夹角，上下端形成110°的夹角，形状流畅延伸为一体，使椅子整体独具现代简约风格。脚架固定点：脚底设置3个螺丝孔位，3点连线形成≥245mm的等腰三角形，比市场上常规2个螺丝孔位的椅子更牢固脚架才用无侧板设计，便于后期维护，减少维护成本。 5，扶手：扶手面采用进口橡胶木，油漆喷涂饰面，表面流畅性弧面设计，配合光滑的自动喷漆处理，呈现出高档次效果和自然流畅性手感。 6，写字板：采用黑色PP塑料写字板。写字板收藏于铝合金扶手脚内侧，美观大方，展开时一气呵成。 7，布料：面料为颐达优质毛麻高级装饰面料，手感良好，外形饱满挺括，舒适耐用，不因频繁使用而起皱变形。 8，坐垫机构；铝合金枪仔，座包内部采用单弹簧加拉簧慢回位机构，回位灵巧，无回位噪音。座内框采用（1.5mm厚）优质冷轧钢板，经模具冲压焊接组合成型，铁框+夹板结构，摒弃了市场上依然大范围使用的木框+夹板结构，承托力更强，不易变形断裂，更坚固耐用。 9，固定方式：采用地爆螺丝锁在地面。外扣胶塞，安全美观。
8 | 审判桌 | 直径3000*780 | 1 | 张
| 技术要求: | 1.基材：采用优质中密度纤维板， 甲醛释放量（气候箱法）E0级≤0.015mg/m³；JC/T2039-2010 抗菌防霉性能（抗细菌性能）：抗细菌率-大肠埃希氏菌（大肠杆菌）≥99.9%； 2.饰面：采用天然实木皮，厚度≥0.6mm； 3.封边：采用优质天然实木封边条，含水率≤13%，甲醛释放量≤0.5mg/L，符合 QB/T 4463-2013《家具用封边条技术要求》标准。 4.油漆：采用优质环保漆，“五底三面”涂层亮度均匀不褪色，色泽柔和耐磨性强； 5.胶粘剂：选用国内优质品牌环保贴面胶，粘性强，久不分层，具有防水性、防潮性、耐油性、耐撞性等特点，游离甲醛（水基型）≤0.1g/kg，总挥发性有机物含量（水基型）≤50g/L，符合 GB 18583-2008 《室内装饰装修材料 胶粘剂中有害物质限量》标准。 6.五金配件：采用优质品牌五金配件，无锈蚀，具有足够的承载能力、耐腐蚀能力。
9 | 条桌 | 1400*400*750 | 44 | 张
| 技术要求: | 1.基材：采用优质中密度纤维板，甲醛释放量（气候箱法）E0级≤0.015mg/m³ 2.饰面：采用天然实木皮，厚度≥0.6mm； 3.封边：采用优质天然实木封边条，含水率≤13%，甲醛释放量≤0.5mg/L，符合 QB/T 4463-2013《家具用封边条技术要求》标准。 4.油漆：采用优质环保漆，“五底三面”涂层亮度均匀不褪色，色泽柔和耐磨性强； 5.胶粘剂：选用国内优质品牌环保贴面胶，粘性强，久不分层，具有防水性、防潮性、耐油性、耐撞性等特点，游离甲醛（水基型）≤0.1g/kg，总挥发性有机物含量（水基型）≤50g/L，符合 GB 18583-2008 《室内装饰装修材料 胶粘剂中有害物质限量》标准。 6.五金配件：采用优质品牌五金配件，无锈蚀，具有足够的承载能力、耐腐蚀能力。
10 | 会议椅 | 常规 | 188 | 张
| 技术要求: | 1.说明：面料采用高级网布，阻燃、防污、耐磨性强。 2.坐垫海绵采用高密度海绵，软硬适中，回弹性能好，符合人体工学原理，坐感舒适。 3.尼龙脚架和扶手。 ▲4.钢脚架：符合GB/T 11253-2019 力学性能：抗拉强度Rm≥418MPa，断后伸长率A80mm≥37%；GB/T 23987-2009 人工气候老化120h，4-5级；QB/T 4767-2014 外观：焊接件，冲压件，喷涂件；产品表面涂层的可溶性元素的最大限量-可溶性元素：铅(Pb)≤0.03mg/kg，镉(Cd)未检出，铬(Cr)未检出，汞(Hg)未检出；理化性能：金属喷涂层-硬度≥3H；金属喷涂层-抗盐雾24h中性盐雾试验，10级；（投标人应提供自2022年1月1日以来至投标截止日期期间，由国家认可的第三方检测机构出具的有CMA认证标识的检验报告扫描件）
11 | 主席台 | 2100*600*760 | 1 | 张
17 | 主席台 | 1800*400*750 | 1 | 张
| 技术要求: | 1.基材：采用优质中密度纤维板， 甲醛释放量（气候箱法）E0级≤0.015mg/m³ 2.饰面：采用天然实木皮，厚度≥0.6mm； 3.封边：采用优质天然实木封边条，含水率≤13%，甲醛释放量≤0.5mg/L，符合 QB/T 4463-2013《家具用封边条技术要求》标准。 4.油漆：采用优质环保漆，“五底三面”涂层亮度均匀不褪色，色泽柔和耐磨性强。 5.胶粘剂：选用国内优质品牌环保贴面胶，粘性强，久不分层，具有防水性、防潮性、耐油性、耐撞性等特点，游离甲醛（水基型）≤0.1g/kg，总挥发性有机物含量（水基型）≤50g/L，符合 GB 18583-2008 《室内装饰装修材料 胶粘剂中有害物质限量》标准。 6.五金配件：采用优质品牌五金配件，无锈蚀，具有足够的承载能力、耐腐蚀能力。
12 | 主席椅 | 常规 | 7 | 张
| 技术要求: | 1.说明：依据人体工学原理设计，采用真皮饰面，透气性强，柔软而富于韧性。 2.坐垫海绵“东亚”40#高密度海绵，软硬适中，回弹性能好，符合人体工学原理，坐感舒适。 3.实木脚架及扶手。 4.油漆：采用优质环保漆，“五底三面”涂层亮度均匀不褪色，色泽柔和耐磨性强；
13 | 调解桌 | 2400*1200*760 | 12 | 张
| 技术要求: | 1.基材：采用优质中密度纤维板，甲醛释放量（气候箱法）E0级≤0.015mg/m³； 2.饰面：采用天然实木皮，厚度≥0.6mm； 3.封边：采用优质天然实木封边条，含水率≤13%，甲醛释放量≤0.5mg/L，符合 QB/T 4463-2013《家具用封边条技术要求》标准。 4.油漆：采用优质环保漆，“五底三面”涂层亮度均匀不褪色，色泽柔和耐磨性强。 5.胶粘剂：选用国内优质品牌环保贴面胶，粘性强，久不分层，具有防水性、防潮性、耐油性、耐撞性等特点，游离甲醛（水基型）≤0.1g/kg，总挥发性有机物含量（水基型）≤50g/L，符合 GB 18583-2008 《室内装饰装修材料 胶粘剂中有害物质限量》标准。 6.五金配件：采用优质品牌五金配件，无锈蚀，具有足够的承载能力、耐腐蚀能力。
14 | 办公桌 | 2200*1700*850 | 4 | 张
| 技术要求: | 1、采用优质三聚氰胺防火板贴面，厚度0.8mm，采用优质环保型三聚氰胺防火板，GB18580-2001《室内装饰装修材料人造板及其制品甲醛释放限量》，干燥后含水率要求在8%以下，经耐酸碱、防虫、防腐特殊处理，基材的游离甲醛释放量达到国家E1级标准(≤1.5mg/100g)，抗弯力强，不易变形，吸水厚度膨胀率等各种物理、化学性能指标均达到国标相关标准。木板材的力学性能和握螺钉力达到国家级标准； 2、封边采用优质PVC胶边，厚度2.0mm； 3、胶水:采用优质品牌白乳胶,无苯环保，符合GB18583－2008《室内装饰装修材料胶粘剂中有害物质限量》标准，游离甲醛≤1.0g/kg； 4、确保台面板厚度25mm,
15 | 办公椅 | 常规 | 4 | 张
| 技术要求: | ▲1.说明：面料采用高级网布，阻燃、防污、耐磨性强。网布：符合GB 18401-2010 甲醛含量-C类未检出；可分解致癌芳香胺染料未检出；GB/T35607-2017 产品有害物质：纺织品中五氯苯酚未检出；HJ 2546-2016 可萃取的重金属：砷（As）、铅（Pb）、铬（Cr）、钴（Co）、铜（Cu）、镍（Ni）、铬（Cr）（VI）、镉（Cd）、锑（Sb）、汞（Hg），均未检出；（投标人应提供自2022年1月1日以来至投标截止日期期间，由国家认可的第三方检测机构出具的有CMA认证标识的检验报告扫描件） 2.坐垫海绵采用高密度海绵，软硬适中，回弹性能好，符合人体工学原理，坐感舒适。 3.尼龙脚架和扶手。气压棒为台湾W.D.F高级气压棒，升降150万次无杂音。
16 | 导诉台 | 4800*600*1050 | 1 | 套
| 技术要求: | 1、采用优质三聚氰胺防火板贴面，厚度0.8mm，采用优质环保型三聚氰胺防火板，GB18580-2001《室内装饰装修材料人造板及其制品甲醛释放限量》，干燥后含水率要求在8%以下，经耐酸碱、防虫、防腐特殊处理，基材的游离甲醛释放量达到国家E1级标准(≤1.5mg/100g)，抗弯力强，不易变形，吸水厚度膨胀率等各种物理、化学性能指标均达到国标相关标准。木板材的力学性能和握螺钉力达到国家级标准； 2、封边采用优质PVC胶边，厚度2.0mm； 3、胶水:采用优质品牌白乳胶,无苯环保，符合GB18583－2008《室内装饰装修材料胶粘剂中有害物质限量》标准，游离甲醛≤1.0g/kg； 4、确保台面板厚度25mm.大理石饰面.
17 | 储物柜 | 3000*700*3000 | 1 | 个 |  |  | 按现场定制
| 技术要求: | 1、采用优质环保型夹板，GB18580-2001《室内装饰装修材料人造板及其制品甲醛释放限量》，干燥后含水率要求在8%以下，经耐酸碱、防虫、防腐特殊处理，基材的游离甲醛释放量达到国家E1级标准(≤1.5mg/100g)，抗弯力强，不易变形，吸水厚度膨胀率等各种物理、化学性能指标均达到国标相关标准。木板材的力学性能和握螺钉力达到国家级标准； 2、封边采用优质PVC胶边，厚度2.0mm； 3、胶水:采用优质品牌白乳胶,无苯环保，符合GB18583－2008《室内装饰装修材料胶粘剂中有害物质限量》标准，游离甲醛≤1.0g/kg；
合计：